## Angulos_Pd
Paladio					Cobre				Trabajo de adhesión (J/m2)			COBRE
Tiempo[s]	Ángulo[°]				Tiempo[s]	Ángulo[°]			W_a = y(1+Cos\Theta)			Trabajo de adhesión (J/m2)
	Con Grafeno	Sin Grafeno				Sin grafeno	Con grafeno		Sin grafeno	Con grafeno		W_a = y(1+Cos\Theta)
0	121.535	117.848			0	78.179	76.122		0.076562304	0.069882872		Sin grafeno	Con grafeno
90	122.989	118.474			120	83.774	80.74		0.078237657	0.073220136		0.057250454	0.054730419
180	139.044	127.304			270	88.652	85.764		0.081674401	0.079671005		0.064191566	0.060414132
270	140.618	131.517			420	94.289	91.66		0.097714482	0.088745742		0.07030621	0.066681733
360	148.151	140.029			570	102.926	98.673		0.116023981	0.112309799		0.077384684	0.074085726		-0.283691091
450	154.418	145.784			720	108.338	108.658		0.124761049	0.112342071		0.088105855	0.082857239
540	160.017	155.225			870	124.735	128.66		0.127579344	0.123403332		0.094652789	0.095034137
630	163.899	161.975			1020	135.516	139.399		0.131907668	0.13187698		0.113024278	0.116978232
720	171.649	167.005			1170	147.355	143.686		0.140305177	0.136616467		0.123368123	0.126666716
810	174.71	172.569			1320	150.317	151.39		0.141569051	0.138850513		0.132626087	0.130016419					1
900	176.292	175.066			1470	155.802	151.876		0.141949453	0.140491198		0.134552051	0.135208758
990	180	178.187			1620	155.868	155.273		0.142336825	0.142085898		0.137673679	0.135498923
1080	180	180			1770	159.555	156.161		0.143681761	0.143211184		0.137707631	0.137398404
												0.139464571	0.137857304

0	91.685	86.367			0	101.821	103.878	Trabajo de adhesión de láminas de Pd con y sin grafeno / Tiempo / Wa [J/m2]				Trabajo de adhesión de láminas de Cu con y sin grafeno / Tiempo / Wa [J/m2]
90	89.029	85.03			120	96.226	99.26
180	83.884	82.278			240	91.348	94.236
270	76.551	69.075			360	85.711	88.34
360	55.954	52.306			480	77.074	81.327
450	55.923	42.879			600	71.662	71.342
540	44.444	39.472			720	55.265	51.34
630	33.734	33.69			840	44.484	40.601
720	26.175	18.435			960	32.645	36.314
810	21.801	14.931			1080	29.683	28.61
900	17.961	13.707			1200	24.198	28.124
990	13.241	12.339			1320	24.132	24.727
1080	8.489	5.389			1440	20.445	23.839
								Trabajo de adhesión de láminas de Si con y sin grafeno / Tiempo / Wa [J/m2]				Trabajo de adhesión de láminas de Cu / con y sin grafeno / Tiempo / Wa [J/m2]

Silicio					Cobre				SILICIO			COBRE
Tiempo[s]	Ángulo[°]				Tiempo[s]	Ángulo[°]			Trabajo de adhesión (J/m2)			Trabajo de adhesión (J/m2)
	Con Grafeno	Sin Grafeno				Sin grafeno	Con grafeno		W_a = y(1+Cos\Theta)			W_a = y(1+Cos\Theta)					Ángulo de la gota en función del tiempo para láminas de Silicio con y sin grafeno / Ángulo interior de la gota [grados] / Tiempo [unidad de tiempo 2.5 min]
0	88.512	103.557			0	91.102	94.485		Sin grafeno	Con grafeno		Sin grafeno	Con grafeno
150	90.906	106.916			150	96.34	104.621		0.088877707	0.070130334		0.073384729	0.077630263
300	101.319	109.867			300	100.784	114.273		0.092949795	0.073138466		0.07995083	0.09017453
450	107.281	121.065			450	104.574	118.369		0.096468331	0.086131535		0.085471704	0.101598107
600	115.726	125.795			600	111.125	120.964		0.109152732	0.093388194		0.090117374	0.106210671
750	123.511	129.637			750	119.055	124.509		0.114111856	0.103252891		0.097949077	0.109043957
900	128.695	134.491			900	123.996	127.057		0.117930343	0.111750989		0.106966726	0.112790569
1050	130.739	140.194			1050	136.273	131.82		0.1224574	0.117012567		0.112257722	0.115387865
1200	132.274	144.462			1200	141.216	133.091		0.127311587	0.118988229		0.124030188	0.120009071
1350	135.556	150.725			1350	141.953	135		0.130588575	0.12043273		0.12812493	0.121187453
1500	138.715	161.565			1500	142.98	136.245		0.134804356	0.123403332		0.128700393	0.122911688
1650	153.435	180			1650	143.791	134.341		0.140305177	0.126103456		0.129486628	0.12400586
					1800	148.201	134.31		0.144	0.136398787		0.130094462	0.122322762
					1950	154.747	142.907					0.133192936	0.122294893
					2100	171.87	154.537					0.137119162	0.129431349
												0.143276382	0.137006144					Ángulo de la gota en función del tiempo para láminas de Cu con y sin grafeno / Ángulo interior de la gota [grados] / Tiempo [unidad de tiempo 2.5 min]
0	91.488	76.443
150	89.094	73.084			0	88.898	85.515
300	78.681	70.133			150	83.66	75.379
450	72.719	58.935			300	79.216	65.727
600	64.274	54.205			450	75.426	61.631
750	56.489	50.363			600	68.875	59.036
900	51.305	45.509			750	60.945	55.491
1050	49.261	39.806			900	56.004	52.943
1200	47.726	35.538			1050	43.727	48.18
1350	44.444	29.275			1200	38.784	46.909
1500	41.285	18.435			1350	38.047	45
1650	26.565	0			1500	37.02	43.755
					1650	36.209	45.659
					1800	31.799	45.69
					1950	25.253	37.093
					2100	8.13	25.463

										87.825
			1	0	0	0	0	91.102		90.507
			2	0	0	0	0	96.34		114.273
			3	0	0	0	0	100.784		118.369
			4	0	0	0	0	104.574		120.964
			5	0	0	0	0	107.7		124.509
			6	0	0	0	0	109.654		127.057
			7	0	0	0	0	123.996		131.82
			8	0	0	0	0	136.273		133.091
			9	0	0	0	0	141.216		135
			10	0	0	0	0	141.953		136.245
			11	0	0	0	0	142.98		134.341
			12	0	0	0	0	143.791		134.31
			13	0	0	0	0	148.201		142.907
			14	0	0	0	0	154.747		154.537
			15	0	0	0	0	171.87
Paladio
Ángulo de corte
Tiempo(Cada unidad son 90 segundos)
Cobre
Ángulo de Corte
Tiempo (Cada unidad son 120 segundos)